## Hoja 1
FEA020 | m² | Muro de carga de fábrica armada, de bloque de hormigón.
Muro de carga de 15 cm de espesor de fábrica armada de bloque de hormigón, liso estándar "PREFHORVISA", color gris, 40x20x15 cm, resistencia normalizada R10 (10 N/mm²), para revestir, "PREFHORVISA", con juntas horizontales y verticales de 10 mm de espesor, junta rehundida, recibida con mortero de cemento industrial, color gris, M-7,5, suministrado a granel, con piezas especiales tales como medios bloques, bloques de esquina y bloques en "U" en formación de zunchos horizontales y dinteles, reforzado con hormigón de relleno, HA-25/B/12/XC2, preparado en obra, vertido con medios manuales, volumen 0,015 m³/m², en dinteles, zunchos horizontales y zunchos verticales; y acero UNE-EN 10080 B 500 S, cuantía 0,6 kg/m²; armadura de tendel prefabricada de acero galvanizado en caliente con recubrimiento de resina epoxi, de 3,7 mm de diámetro y de 75 mm de anchura, rendimiento 2,45 m/m².
Código |  | Unidad | Descripción | Rendimiento |  |  | Precio unitario | Importe
1 |  |  | Materiales
mt02bhp010cea |  | Ud | Bloque de hormigón, liso estándar "PREFHORVISA", color gris, 40x20x15 cm, categoría II, resistencia normalizada R10 (10 N/mm²), densidad 1200 kg/m³, para revestir. Según UNE-EN 771-3. | 11.256 |  |  | 0.84 | 9.46
mt02bhp011a |  | Ud | Medio bloque de hormigón, liso estándar "PREFHORVISA", color gris, 20x20x15 cm, categoría II, resistencia normalizada R10 (10 N/mm²), densidad 1200 kg/m³, para revestir. Según UNE-EN 771-3. | 0.473 |  |  | 0.79 | 0.37
mt02bhp012a |  | Ud | Bloque de esquina de hormigón, liso estándar "PREFHORVISA", color gris, 40x20x15 cm, categoría II, resistencia normalizada R10 (10 N/mm²), densidad 1200 kg/m³, para revestir. Según UNE-EN 771-3. | 0.494 |  |  | 2.04 | 1.01
mt02bhp020a |  | Ud | Bloque en "U" de hormigón, liso "PREFHORVISA", color gris, 40x20x15 cm, resistencia normalizada R10 (10 N/mm²), para revestir. Según UNE-EN 771-3. | 0.924 |  |  | 1.61 | 1.49
mt07aco010c |  | kg | Ferralla elaborada en taller industrial con acero en barras corrugadas, UNE-EN 10080 B 500 S, de varios diámetros. | 0.6 |  |  | 1.6 | 0.96
mt08var050 |  | kg | Alambre galvanizado para atar, de 1,30 mm de diámetro. | 0.014 |  |  | 1.5 | 0.02
mt07aag010ebe |  | m | Armadura de tendel prefabricada de acero galvanizado en caliente con recubrimiento de resina epoxi, de 3,7 mm de diámetro y 75 mm de anchura, con dispositivos de separación, geometría diseñada para permitir el solape y sistema de autocontrol del operario (SAO). Según UNE-EN 845-3. | 2.45 |  |  | 2.41 | 5.9
mt08cem011a |  | kg | Cemento Portland CEM II/B-L 32,5 R, color gris, en sacos, según UNE-EN 197-1. | 6.935 |  |  | 0.1 | 0.69
mt08aaa010a |  | m³ | Agua. | 0.008 |  |  | 1.5 | 0.01
mt01arg006 |  | t | Arena de cantera, para hormigón preparado en obra. | 0.009 |  |  | 17.5 | 0.16
mt01arg007b |  | t | Árido grueso homogeneizado, de tamaño máximo 12 mm. | 0.019 |  |  | 16.64 | 0.32
mt09mif010db |  | t | Mortero industrial para albañilería, de cemento, color gris, categoría M-7,5 (resistencia a compresión 7,5 N/mm²), suministrado a granel, según UNE-EN 998-2. | 0.021 |  |  | 53.9 | 1.13
|  |  |  | Subtotal materiales: |  |  |  | 21.52
2 |  |  | Equipo y maquinaria
mq06hor010 |  | h | Hormigonera eléctrica con una capacidad de amasado de 160 l. | 0.011 |  |  | 3.45 | 0.04
mq06mms010 |  | h | Mezclador continuo con silo, para mortero industrial en seco, suministrado a granel. | 0.091 |  |  | 1.94 | 0.18
|  |  |  | Subtotal equipo y maquinaria: |  |  |  | 0.22
3 |  |  | Mano de obra
mo021 |  | h | Oficial 1ª construcción en trabajos de albañilería. | 0.475 |  |  | 23.1 | 10.97
mo114 |  | h | Peón ordinario construcción en trabajos de albañilería. | 0.493 |  |  | 21.69 | 10.69
mo043 |  | h | Oficial 1ª ferrallista. | 0.141 |  |  | 24.04 | 3.39
mo090 |  | h | Ayudante ferrallista. | 0.141 |  |  | 22.82 | 3.22
|  |  |  | Subtotal mano de obra: |  |  |  | 28.27
4 |  |  | Costes directos complementarios
|  | % | Costes directos complementarios | 2 |  |  | 50.01 | 1
Coste de mantenimiento decenal: 2,55€ en los primeros 10 años. |  |  |  | Costes directos (1+2+3+4): |  |  |  | 51.01
Referencia y título de la norma |  |  |  |  | Aplicabilidad(a) | Obligatoriedad(b) |  | Sistema(c)
EN 771-3:2011+A1:2015 |  |  |  |  | 1062020 | 1062020 |  | 2+/4
Especificaciones de piezas para fábrica de albañilería. Parte 3: Bloques de hormigón (áridos densos y ligeros).
EN 845-3:2013+A1:2016 |  |  |  |  | 1032020 | 1032020 |  | 3
Especificación de componentes auxiliares para fábricas de albañilería. Parte 3: Armaduras de junta de tendel de malla de acero.
EN 197-1:2011 |  |  |  |  | 172012 | 172013 |  | 1+
Cemento. Parte 1: Composición, especificaciones y criterios de conformidad de los cementos comunes.
EN 998-2:2016 |  |  |  |  | 1182020 | 1182020 |  | 2+/4
Especificaciones de los morteros para albañilería. Parte 2: Morteros para albañilería
(a) Fecha de aplicabilidad de la norma armonizada
(b) Fecha en que finaliza el período de coexistencia
(c) Sistema de evaluación y verificación de la constancia de las prestaciones